## Spec Comparison Chart
JIM WAY ENTERPRISE CO., LTD.
KYOWA & CO., LTD.
HDPE製 コンベアーローラー
HDPE CONVEYOR ROLLER
（参考資料）
Comparison Between Steel and HDPE |  | Steel | HDPE
（鋼管製・HDPE製ローラーの比較）
English | Japanese
Density g/cm3 | 材料密度 | 7.85 | 0.95
Maintenance Costs | 保守コスト | Medium-High | Medium-Low
Friction Coefficient | 摩擦係数 | High | Loe 0.18～0.08
Damaging Belt | ベルトの損傷 | Yes | No
Corrosive Resistance | 耐腐食性 | Poor | Excellent
Price | 価格 | Medium-High | Medium-Low
Surface after use | 使用後の表面 | Rough | Smooth
Dynamic Balance | ダイナミックバランス | Good | Excellent
Water proof | 防水性 | Poor | Excellent
Dust proof | 防塵 | General | Excellent
Power saving | 省エネルギー | General | Excellent
Chemical Resistance | 耐化学性 | Poor | Excellent
Decibel | 騒音 | General | Excellent
Impact Resistance | 耐衝撃性 | Good | Excellent
Compression Test | 圧縮試験 | Excellent | Good
Abrasive Resistance | 摩擦抵抗 | Good | Good
Weather Resistance | 耐候性 | Good | Good
Operation Life | 寿命 | Good | Excellent
HDPE Properties | HDPEローラー諸元
Special material Prescription: | 材質構成
Material Properties:
Density g/ｃｍ3 | 材料密度 |  | 0.93～0.96
Water Absorption% | 水分吸収率% |  | <0.01
Tensile Strength kg/cm2 | 引張り強度 kg/cm2 |  | 250～390
Flexual Strength kg/cm2 | たわみ強度 kg/cm2 |  | 70
Rockwell Hradness | 硬度 |  | D65
Impact Strength kg cm/cm with notch | 衝撃力 kg cm/cm |  | 20
Friction Coefficients | 摩擦係数 |  | 0.18～0.08
Heat Rsistance ℃ | 耐熱性 ℃ |  | -30℃～70℃
Ａｎｔｉ-UV | 耐紫外線 |  | Excellent
Ａｎｔｉ-Static | 帯電防止性 |  | Excellent
*Specially for moisture and corrosive environment, |  | 高湿、腐食性環境に強く、
and applicable to faster and heavier duty belt conveyor |  | 高速、高荷重搬送にも最適です。
（当社比）